## Feuil1
Numéro de la pièce | Désignation | Epaisseur avant (mm) | Epaisseur après (mm) | Différence d'épaisseur | Dureté avant (HV 0,5) | Dureté après (HV 0,5) | Type de phosphatation | Mesure Microscopie | Mesure Vérifiée | Marge d'erreur 20%
1A | 16MnCrS5 | 11.556 |  | -11.556 | 201 |  | Manganèse | 11.54µm | 14,56µm | 9,23<X<13,85
1B |  | 11.567 |  | -11.567 |  |  | Fer | Non visible | Non visible | Non visible
1D |  | 11.561 |  | -11.561 |  |  | Fer double | 7.83µm | 8,30µm | 6,26<X<9,40
1C |  | 11.568 |  | -11.568 |  |  | x | x | x | x
6A | 100Cr6 | 11.555 |  | -11.555 | 219 |  | Manganèse | 4,13µm | 3,30µm | 3,30<X< 4,96
6B |  | 11.558 |  | -11.558 |  |  | Fer | 13,52µm | 14,25µm | 10,82<X<16,22
6D |  | 11.557 |  | -11.557 |  |  | Fer double | x | x | x
6C |  | 11.556 |  | -11.556 |  |  | x | x | x | x
9A | C45E XM | 11.552 |  | -11.552 | 241 |  | Manganèse | 7,76µm | 6,68µm | 6,21µm<X<9,31µm
9B |  | 11.564 |  | -11.564 |  |  | Fer | 12,5µm | 12,8µm | 10,00µm<X<15,00µm
9D |  | 11.555 |  | -11.555 |  |  | Fer double | 18.24µm | 24,66µm | 14,59µm<X<21,89µm
9C |  | 11.558 |  | -11.558 |  |  | x | x | x | x
3A | FT-EN-GJS-500-7 | 11.027 |  | -11.027 | 205 |  | Manganèse | 9,42µm | 5,96µm | 7,54µm<X<11,30µm
3B |  | 11.058 |  | -11.058 |  |  | Fer | 7,3µm | 11,11µm | 5,84µm<X<8,76µm
3D |  | 11.036 |  | -11.036 |  |  | Fer double | 14.18µm | x
3C |  | 11.035 |  | -11.035 |  |  |  | x | x | x
5A | FT-EN-GJS-400-15 | 11.557 |  | -11.557 | 187 |  | Manganèse | 9,22µm | 10,70µm | 7,38µm<X<11,06µm
5B |  | 11.556 |  | -11.556 |  |  | Fer | 7,10µm | 6,30µm | 5,68µm<X<8,52µm
5D |  | 11.555 |  | -11.555 |  |  | Fer double | 10,32µm | 7,94µm | 8,26µm<X<12,38µm
5C |  | 11.562 |  | -11.562 |  |  |  | x | x | x
8A | FT-EN-GJL-250 | 11.041 |  | -11.041 | 255 |  | Manganèse | 10,52µm | 6,22µm | 8,42µm<X<12,62µm
8B |  | 11.027 |  | -11.027 |  |  | Fer | 3,50µm | 6,98µm | 2,80µm<X<4,20µm
8D |  | 11.032 |  | -11.032 |  |  | Fer double | 12,86µm | Non visible | 10,29µm<X<15,43µm
8C |  | 11.033 |  | -11.033 |  |  |  | x | x | x
2A | AC X37CrMoV5 | 10.007 |  | -10.007 | 235 |  | Manganèse | Non visible | Non visible | Non visible
2B |  | 10.004 |  | -10.004 |  |  | Fer | Non visible | Non visible | Non visible
2D |  | 10.005 |  | -10.005 |  |  | Fer double | Non visible | Non visible | Non visible
2C |  | 10.01 |  | -10.01 |  |  |  | x | x | x

## Feuil2
Désignation | Type de phosphatation | Mesure Microscopie | Mesure Vérifiée | Marge d'erreur 20%
16MnCrS5 | Manganèse | 11.54µm | 12,76µm | 9,23µm<X<13,85µm
| Fer | Non visible | Non visible | Non visible
| Fer double | 7.83µm | 8,30µm | 6,26µm<X<9,40µm
| x | x | x | x
100Cr6 | Manganèse | 4,13µm | 3,30µm | 3,30µm<X< 4,96µm
| Fer | 13,52µm | 14,25µm | 10,82µm<X<16,22µm
| x | x | x | x
| x | x | x | x
C45E XM | Manganèse | 7,76µm | 6,68µm | 6,21µm<X<9,31µm
| Fer | 12,5µm | 12,8µm | 10,00µm<X<15,00µm
| Fer double | 16,98µm | 15,75µm | 13,58µm<X<20,38µm
| x | x | x | x
FT-EN-GJS-500-7 | Manganèse | 6,08µm | 5,96µm | 4,86µm<X<7,30µm
| Fer | 7,3µm | 9,08µm | 5,84µm<X<8,76µm | 24.3%
| Fer double | 10,34µm | 10,32µm | 8,27µm<X<12,41µm
| x | x | x | x
FT-EN-GJS-400-15 | Manganèse | 9,22µm | 10,70µm | 7,38µm<X<11,06µm
| Fer | 7,10µm | 6,30µm | 5,68µm<X<8,52µm
| Fer double | 10,32µm | 7,94µm | 8,26µm<X<12,38µm | 23.1%
| x | x | x | x
FT-EN-GJL-250 | Manganèse | 6,40µm | 6,22µm | 5,12µm<X<7,68µm
| Fer | 6,98µm | 6,40µm | 5,58µm<X<8,38µm
| Fer double | 12,86µm | 10,34µm | 10,29µm<X<15,43µm
| x | x | x | x
AC X37CrMoV5 | Manganèse | Non visible | Non visible | Non visible
| Fer | Non visible | Non visible | Non visible
| Fer double | Non visible | Non visible | Non visible
| x | x | x | x