{"text_format":"3","workbook":"xls","n_sheets":1,"sheets":["Calcul vis ISO"],"not_rendered":{"images":8,"external_links":1,"defined_names":13},"read":"whole","date_system":"1900","formulas":"cached_only"}

{"sheet":"Calcul vis ISO","index":0,"n_rows":92,"n_cols":18,"rows_kept":92,"merged":[[3,14,3,16],[4,14,8,14],[4,15,6,15],[7,15,7,16],[8,15,8,16]],"flags":["formulas_cached_only"]}
[]
[null," Relations Couple serrage Force résultante Vis ISO acier selon NF E25-30-1 (*)  :",{"$nulls":8},"Classe","Rm","Re",null,"Le tableau ci-dessous rassemble des informations de divers horizons. "]
[{"$nulls":10},"Autre",500,210,null,"Attention donc à la validité de ces valeurs qui peuvent être plus ou moins précises. "]
[{"$nulls":3},"Choix Ø Vis (M)",{"v":22,"d":"22."},"mm",{"$nulls":4},"3-6",300,180,null,"Contact Matériaux",null,null,"Coeff adhérence à sec"]
[{"$nulls":3},"Classe","8-8",0,{"$nulls":4},"4-6",400,240,null,"Acier","Acier","galva chaud",0.15]
[{"$nulls":10},"4-8",400,320,{"$nulls":3},"brut laminage",0.2]
[{"$nulls":3}," μ tot vis",0.2,{"$nulls":5},"5-6",500,300,{"$nulls":3},"'nettoyé'",0.30000000000000004]
[{"$nulls":3},"+/-",{"v":0.2,"d":"20,%"},{"$nulls":5},"5-8",500,400,null,null,"Béton",null,0.4]
[{"$nulls":3},"Taux de serrage",{"v":0.65,"d":"65%"},"( 90% max normalement)",{"$nulls":4},"6-8",600,480,null,null,"Bois",null,0.5]
[{"$nulls":3},"Imprécision serrage",{"v":0.1,"d":"10%"},{"$nulls":5},"8-8",800,640]
[{"$nulls":10},"10-9",1040,940]
[{"$nulls":3},"Couple serrage nominal  (N.m)",{"v":411.3903978690031,"d":"411.4"},0,{"$nulls":4},"12-9",1200,1080]
[{"$nulls":3},"Tension résultante min. (N)",{"v":55264.78250249126,"d":"55,265"},0,{"$nulls":4},"A 50",500,210]
[{"$nulls":3},"(  =",{"v":76830.83546930156,"d":"76,831"},0,{"$nulls":4},"A 70",700,450]
[{"$nulls":10},"A 80",800,600]
[{"$nulls":10},"C 55",500,250]
[{"$nulls":10},"C 70",700,410]
[{"$nulls":10},"C 80",800,640]
[{"$nulls":10},"C 110",1100,820]
[{"$nulls":10},"F 45",450,250]
[null,"Détails",{"$nulls":8},"F 60",600,410]
[null,null,"Re",640,"N/mm²"]
[null,null,"Pas",2.5]
[null,null,"deq (Ø éq.) = ",19.654625]
[null,null,"As (S éq). = ",303.4026750802633]
[null,null,"d2 (à flanc de filet)",20.37625]
[]
[]
[null,null,"do (appuis ext.) = ",34]
[null,null,"dh (trou) = ",24]
[]
[null,null,"C = F * ( (p/2/pi + 0,577 df μf) + (rm μt) )"]
[null,null,"(f = filetage ,  t = sous tête , m = moyen)"]
[]
[]
[null,"Serrage, relations Coulpe Tension"]
[]
[{"$nulls":3},"Couple (T) max =",{"v":452.52943765590345,"d":"452.5"},"N.m","(  A = ",4.599021827298192,")"]
[{"$nulls":3},"Tension max",{"v":98396.88843611184,"d":"98,397"},"N"]
[]
[{"$nulls":3},"Couple nom. =",{"v":411.3903978690031,"d":"411"},"N.m"]
[{"$nulls":3},"Couple min =",{"v":370.2513580821028,"d":"370"},"N.m"]
[]
[{"$nulls":3},"Tension min (Fp)",{"v":55264.78250249126,"d":"55,265"},"N","(  B = ",6.699589527298191,")"]
[]
[]
[]
[]
[{"$nulls":4},"Ø trous séries moy à large"]
[null,"M","Pas","Ø portée sous tête","H13","H14","Ø rondel M","t rondel","Rmoy(H13)"]
[null,1.6,0.35,3.2,1.8,2,5,0.5,1.25]
[null,2,0.4,4,2.4,2.6,5.5,0.5,1.6]
[null,2.5,0.45,5,2.9,3.1,7,0.5,1.975]
[null,3,0.5,5.5,3.4,3.6,8,0.8,2.225]
[null,3.5,0.6000000000000001,6,3.95,4.2,9,0.8,2.4875]
[null,4,0.7,7,4.5,4.8,10,0.8,2.875]
[null,5,0.8,8,5.5,5.8,12,1,3.375]
[null,6,1,10,6.6,7,14,1.2,4.15]
[null,7,1,11,7.8,8.5,16,1.5,4.7]
[null,8,1.25,13,9,10,18,1.5,5.5]
[null,10,1.5,16,11,12,22,2,6.75]
[null,12,1.75,18,13.5,14.5,27,2.5,7.875]
[null,14,2,21,15.5,16.5,30,2.5,9.125]
[null,16,2,24,17.5,18.5,32,3,10.375]
[null,18,2.5,27,19.75,21.25,36,3,11.6875]
[null,20,2.5,30,22,24,40,3,13]
[null,22,2.5,34,24,26,45,3,14.5]
[null,24,3,36,26,28,50,4,15.5]
[null,27,3,41,29.5,31.5,55,4,17.625]
[null,30,3.5,46,33,35,60,4,19.75]
[null,33,3.5,50,36,38.5,65,5,21.5]
[null,36,4,55,39,42,70,5,23.5]
[null,39,4,60,42,45,75,6,25.5]
[]
[]
[]
[null,"(*)"]
[null,"Fixations — Assemblages vissés à filetage métrique ISO"]
[null,"Partie 1 — Règles de conception pour les assemblages précontraints "]
[null,"Démarche simplifiée Annexe C (normative) Rapport couple/tension"]
[]
[null,"S’applique aux assemblages vissés par vis, goujons, tiges filetées et écrous ou taraudages :"]
[null," . en acier au carbone ou en acier allié et de caractéristiques mécaniques conformes à la NF EN ISO 898-1,NF EN ISO 898-2 ou en acier inoxydable et de caractéristiques mécaniques conformes à la NF EN ISO 3506-1 ou la NF EN ISO 3506-2 ; et"]
[null," . à filetage métrique ISO conformes à la NF ISO 68-1, à pas gros, à pas fin et de combinaison diamètre/pas conforme à Ia norme NF ISO 261 ou la NF ISO 262 et de tolérance de filetage conforme à Ia NF ISO 965-1 ou NF ISO 965-2 avec les limitations suivantes :"]
[null,null," . filetage extérieur M5 à M39 pour les pas gros, de filetage extérieur M8x1 à M39x3 pour les pas fins, et de tolérance de filetage 6g ;"]
[null," ",". filetage M5 à M39 pour les écrous à pas gros, de filetage M8x1 à M39x3 pour les écrous à pas fins, et de tolérance de filetage 6H ;"]
[null," . à capacité de charge intégrale (dont la géométrie est telle que la résistance dans la tête et dans la partie lisse est supérieure à celle de la section résistante du filetage, et pour les écrous normaux et hauts) ; et"]
[null," . avec surface d’appui plane ou avec surface d’appui non plane, uniquement dans le cas d’un serrage par l’écrou (par exemple : vis à tête fraisée)."]
[]
[null,"Le présent document ne s’applique pas :"]
[null,". aux assemblages par fixations en métaux non-ferreux (vis en aluminium, en titane, en matériau composite,etc.) ;"]
[null,". aux assemblages par fixations à filetage de profil différent de ceux spécifiés dans la NF ISO 68-1 (vis auto-perceuses, vis à tôle, vis à bois ou pour panneaux de particules, vis pour matériaux plastiques, etc.) "]